## % minimum
Ce document est protégé par le droit d’auteur © Henry Thonier - EGF
195 - Calcul de la section minimale d'acier à la première fissuration | [7 empty] | H. Thonier |  | L'auteur n'est
pas responsable
de l'usage fait
| Données | [8 empty] | de ce programme
fck | 25 | MPa | résistance du béton
classe ciment | 42,5N |  | classe de ciment
ts | 2 | jours | fin de cure |  |  |  | Calcul As,min à j jours
RH | 50 | % | taux d'humidité |  |  | j | 13.91024 | jours | function fjou(tr, 1) ou voir tableau en p. 2
b | 1 | m | largeur |  |  | Mcr | 15.40007 | kNm | = b.h2.fctm(t)/6
h | 0.2 | m | hauteur |  |  | fcd(t) | 14.4799 | MPa | = (fcm(t)-8)/gC |  | classes d'acier
d | 0.17 | m | hauteur utile |  |  | m | 0.03680097 |  | = Mcr/(b.d2.fcd(t)) |  | A | 1.05 | 25
gC | 1.5 |  | coefficient béton |  |  | x | 0.04688032 |  | = 1,25(1-(1-2m)0,5) |  | B | 1.08 | 50
fyk | 500 | MPa | limite élastique acier |  |  | es | 45 | ‰ | = 3,5.(1-x)/x ≤ eud |  | C | 1.15 | 75
classe acier | B |  | A, B ou C |  |  | ss | 465.9289 | MPa | = Max(es.Es ; fyd.(1+(ks-1).(es-esy)/(euk-esy))
gS | 1.15 |  | coefficient acier |  |  | z | 0.1668121 | m | = d.(1-0,4x)
[6 empty] | As,min | 1.981415 | cm2 | = Mcr/(z.ss) |  | classes de ciment
[6 empty] | soit | 0.1166% |  | = As,min/(b.d) |  |  | s
[6 empty] | soit | 1.981415 | cm2/m | = As,min/b |  | 32,5N | 0.38
ks | 1.08 |  | acier |  |  | As,min | 2.267428 | cm2 | Formule EC2 : 9,1N : 0,26fctm/fyk.b.d |  | 32,5R | 0.25
euk | 50 | ‰ | acier |  |  |  | 12.61% |  | économie |  | 42,5N | 0.25
fcd | 16.66667 | MPa | = fck/gC | [7 empty] | 42,5R | 0.2
fcm | 33 | MPa | = fck + 8 | [7 empty] | 52,5N | 0.2
fctm | 2.564964 | MPa | = 0,3fck2/3 | [7 empty] | 52,5R | 0.2
Ecm | 31.47581 | GPa | = 22 (fcm/10)0,3 |  |  | j = âge du béton lorsque la contrainte due au retrait
fyd | 434.7826 | MPa | = fyk/gS |  |  | atteint la résistance à la traction du béton
esy | 2.173913 | ‰ | = fyd/Es |  |  | La section se fissure, il ne peut plus y avoir
s | 0.25 |  | voir tableau ci-contre |  |  | de rupture fragile postérieure
bcc(t) | 0.9006016 | à 13,9 jours | EC2, Eq. 3.2
a | 1 |  | EC2 art. 3.1.2 (9)
fcm(t) | 29.71985 | MPa | = bcc(t).fcm | [5 empty] | frap(fck, clas, ts, t, RH, b, h, code)
Ecm(t) | 30.50259 | GPa | = (fcm(t)/fcm)0,3.Ecm |  |  |  |  | Ecm(t) | 30.50259
fctm(t) | 2.310011 | MPa | = bcc(t).fcm |  |  |  |  | fctm(t) | 2.310011
ecs(t) | 0.07573653 | ‰ | function fret(fck, clas, ts, t, RH, b, h)
ecs(18250) | 0.4961918 | ‰ | à 50 ans
Détail du calcul du retrait ecs(t)
à 13,9 jours
Ac | 0.2 | m2 | aire
u | 2.4 | m | périmetre
ho | 166.6667 | mm | Formule B.6 = 2Ac/u
ads1 | 4 |  | fonction de la classe du ciment
ads2 | 0.12 |  | d°
kh | 0.9 |  | Tab. 3.3
ecd,o | 0.5120614 | ‰ | éq. B.11 = 0,85[(220+110ads1).exp(-ads2.fcm/10)].10-6.bRH
bRH | 1.35625 |  | éq. B.12 = 1,55[1-(RH/100)3]
bds(t,ts) | 0.1215621 |  | éq. 3.10 = (t-ts)/(t-ts+0,04h01,5)
eca(∞) | 0.0375 | ‰ | Formule 3.12 = 2,5(fck-10).10-6
bas(t) | 0.5257063 |  | Formule3.13 = 1 - exp(-0,2t0,5)
ecd(t) | 0.05602255 | ‰ | retrait de séchage |  | Formule 3.9 = bds(t,ts).kh.ecd,0
eca(t) | 0.01971399 | ‰ | retrait endogène |  | Formule 3.11 = bas(t).eca(∞)
ecs(t) | 0.07573653 | ‰ | retrait total |  | Formule 3.8 = ecd + eca
OK
13.91024 | 0.07573653 | 30.50259 | 2.310011 | 1.000065 | 0.1201% | 2.31016
j | ecs(t) | Ecm(t) | fctm(t) | r | %mini | ecs(t).Ecm(t) | r = ecs(t).Ecm(t)/fctm(t)
3 | 0.01627231 | 26.97985 | 1.534465 | 0.2861093 | 0.07979% | 0.4390247
4 | 0.0228291 | 27.82091 | 1.699793 | 0.3736491 | 0.08839% | 0.6351262
5 | 0.02904511 | 28.40988 | 1.822732 | 0.4527094 | 0.09478% | 0.8251679
6 | 0.03499154 | 28.85262 | 1.919151 | 0.5260648 | 0.0998% | 1.009598
7 | 0.04071183 | 29.20147 | 1.997596 | 0.5951381 | 0.1039% | 1.188845
8 | 0.04623523 | 29.48575 | 2.063157 | 0.660774 | 0.1073% | 1.36328
9 | 0.05158288 | 29.72331 | 2.119088 | 0.7235254 | 0.1102% | 1.533214
10 | 0.05677087 | 29.92578 | 2.167587 | 0.7837806 | 0.1127% | 1.698912
11 | 0.06181193 | 30.10107 | 2.210199 | 0.8418271 | 0.1149% | 1.860605
12 | 0.06671649 | 30.2548 | 2.24805 | 0.8978867 | 0.1169% | 2.018494
13 | 0.07149328 | 30.39108 | 2.281983 | 0.9521362 | 0.1187% | 2.172758
14 | 0.07614978 | 30.51301 | 2.312643 | 1.00472 | 0.1203% | 2.323559
15 | 0.08069248 | 30.62295 | 2.340535 | 1.05576 | 0.1217% | 2.471042
16 | 0.08512715 | 30.72275 | 2.366059 | 1.105357 | 0.123% | 2.61534
17 | 0.08945891 | 30.8139 | 2.389538 | 1.153603 | 0.1243% | 2.756578
18 | 0.09369239 | 30.89758 | 2.411236 | 1.200574 | 0.1254% | 2.894868
19 | 0.09783181 | 30.97476 | 2.431373 | 1.24634 | 0.1264% | 3.030317
20 | 0.101881 | 31.04625 | 2.450128 | 1.290962 | 0.1274% | 3.163024
21 | 0.1058436 | 31.11272 | 2.467657 | 1.334497 | 0.1283% | 3.293082
22 | 0.1097228 | 31.17473 | 2.48409 | 1.376995 | 0.1292% | 3.420579
23 | 0.1135218 | 31.23276 | 2.499538 | 1.418502 | 0.13% | 3.545598
24 | 0.1172433 | 31.28723 | 2.514097 | 1.45906 | 0.1307% | 3.668217
25 | 0.1208901 | 31.33848 | 2.52785 | 1.498709 | 0.1314% | 3.788511
26 | 0.1244647 | 31.38682 | 2.540872 | 1.537485 | 0.1321% | 3.906551
27 | 0.1279695 | 31.43252 | 2.553224 | 1.575421 | 0.1328% | 4.022404
28 | 0.1314068 | 31.47581 | 2.564964 | 1.612551 | 0.1334% | 4.136134
29 | 0.1347786 | 31.47581 | 2.564964 | 1.653928 | 0.1334% | 4.242265
30 | 0.1380871 | 31.47581 | 2.564964 | 1.694527 | 0.1334% | 4.346402
31 | 0.1413341 | 31.47581 | 2.564964 | 1.734373 | 0.1334% | 4.448604
32 | 0.1445215 | 31.47581 | 2.564964 | 1.773487 | 0.1334% | 4.54893
33 | 0.147651 | 31.47581 | 2.564964 | 1.811891 | 0.1334% | 4.647434
34 | 0.1507243 | 31.47581 | 2.564964 | 1.849605 | 0.1334% | 4.74417
35 | 0.1537431 | 31.47581 | 2.564964 | 1.886649 | 0.1334% | 4.839187
18250 | 0.4961918 | 31.47581 | 2.564964 | 6.088989 | 0.1334% | à 50 ans
fcd | 16.66667 | MPa
fyd | 434.7826 | MPa
| As,inf | As,sup
As,min |  |  | = 0,26 fct/fyk selon (9.1)N
Mcr | 48.23 | 117.96 | kNm
b | 1.5 | 0.25 | m
d | 0.52 | 0.55 | m
m | 0.007134615 | 0.0935881
x | 0.008950312 | 0.1230407
es | 45 | 24.94586
z | 0.5181383 | 0.522931 | m
As,min | 2.140915 | 5.188218 | cm2
r | 0.1647% | 0.3773% | = As,min/(bw.d)
Note on D44: = 3 for a cement of class CEM 32.5N = 4 for a cement of class CEM 32.5R or 42.5N = 6 for a cement of class CEM 42.5R, 52.5N or 52.5R
Note on D45: = 0,13 for a cement of class CEM 32.5N = 0,12 for a cement of class CEM 32.5R or 42.5N = 0,11 for a cement of class CEM 42.5R, 52.5N or 52.5R
Note on D46: = 1 for h0 ≤ 100 mm = 0,85 for h0 = 200 mm = 0,75 for h0 = 300 mm = 0,70 for h0 ≥ 500 mm Linear interpolation is possible